## Talkonstanter
Talkonstanter
Gaskonstanten
R= | 8.314472 | L kPa mol-1 K-1
Omsætning af trykenheder
pkPa/patm | 101.325
pkPa/pmm Hg | 0.1333224

## Ag-tråd
Katalyse af oxygenudvikling fra hydrogenperoxid |  |  |  |  | Katalysator: | Sølv tråd |  | Dato | 19/09/2010
Fysisk Institut, DTU
Udfyld grønne felter |  |  |  | Areal | diameter | 1 | mm
|  |  |  | parametre: | længde | 50 | mm | Area | 0.0001586504 | m2
Rumfang | Tid | Tid | Rumfang |  | Rate: | 0.0502982 | mL/sec | Aflæs raten fra tendenslinien for den lineære del
Skalaaflæsning |  |  | ændring |  | Aktivitet | 0.0130992 | mol/(m2*s) | Aktiviteten er resultatet af eksperimentet
mL | hh:mm:ss | sec | mL
30 | 0:00 | 0 | 0 |  |  | Temp (omgivelser) |  | V0 | 24202.85 | ml/mol
40 | 0:03 | 157 | 10 |  |  | 21.8 | oC
50 | 0:06 | 336 | 20 |  |  | Tryk (omgivelser)
60 | 0:09 | 536 | 30 |  |  | 1 | atm
70 | 0:12 | 740 | 40 |  |  | Temperatur og tryk bruges til at beregne det molare rumfang (V/n) ud fra idealgasloven PV=nRT.
80 | 0:16 | 944 | 50 |  |  | Det molare rumfang bruges til at beregne aktiviteten i felt I7.
94 | 0:21 | 1265 | 64 |  |  | Ved 20oC og 1 atm er det molare rumfang 24 Liter/mol
Hvis I glemte at måle temperatur og tryk
vil jeres resultater stadig være temmelig præcise, indsæt blot 20oC og 1atm i temperatur- og tryk-felterne

## Ag-pulver
Katalyse af oxygenudvikling fra hydrogenperoxid |  |  |  |  | Katalysator: | Sølv pulver |  | Dato | 19/09/2010
Fysisk Institut, DTU
Udfyld grønne felter |  |  |  | Areal | masse | 0.0289 | g
|  |  |  | parametre: | specifikt areal | 0.6119 | m2/g | Areal | 0.01768391 | m2
Rumfang | Tid | Tid | Rumfang |  | Rate: | 6.027397 | mL/sec | Aflæs raten fra tendenslinien for den lineære del
Skalaaflæsning |  |  | ændring |  | Aktivitet | 0.01416914 | mol/(m2*s) | Aktiviteten er resultatet af eksperimentet
mL | hh:mm:ss | sek | mL
30 | 0:00 | 0 | 0 |  |  | Temp (omgivelser) |  | V0 | 24055.14 | ml/mol
50 | 0:00 | 3 | 20 |  |  | 20 | oC
70 | 0:00 | 6 | 40 |  |  | Tryk (omgivelser)
90 | 0:00 | 10 | 60 |  |  | 1 | atm
Temperatur og tryk bruges til at beregne det molare rumfang (V/n) ud fra idealgasloven PV=nRT.
Det molare rumfang bruges til at beregne aktiviteten i felt I7.
Ved 20oC og 1 atm er det molare rumfang 24 Liter/mol
Hvis I glemte at måle temperatur og tryk
vil jeres resultater stadig være temmelig præcise, indsæt blot 20oC og 1atm i temperatur- og tryk-felterne

## Pt-folie
Katalyse af oxygenudvikling fra hydrogenperoxid |  |  |  |  | Katalysator: | Platin folie |  | Dato | 19/09/2010
Fysisk Institut, DTU
Udfyld grønne felter |  |  |  | Areal | side 1 | 3 | mm
|  |  |  | parametre: | side 2 | 6 | mm | Areal | 4.3475e-05 | m2
[5 empty] | side 3 | 3.5 | mm
[5 empty] | side 4 | 6.5 | mm
[5 empty] | tykkelse | 0.15 | mm
Rumfang | Tid | Tid | Rumfang |  | Rate: | 0.03339104 | mL/sec | Aflæs raten fra tendenslinien for den lineære del
Skalaaflæsning |  |  | ændring |  | Aktivitet | 0.03192879 | mol/(m2*s) | Aktiviteten er resultatet af eksperimentet
mL | hh:mm:ss | sek | mL
24 | 0:16 | 0 | 0 |  |  | Temp (omgivelser) |  | V0 | 24055.14 | ml/mol
26 | 0:17 | 62 | 2 |  |  | 20 | oC
28 | 0:18 | 115 | 4 |  |  | Tryk (omgivelser)
30 | 0:19 | 176 | 6 |  |  | 1 | atm
38 | 0:23 | 407 | 14 |  |  | Temperatur og tryk bruges til at beregne det molare rumfang (V/n) ud fra idealgasloven PV=nRT.
40 | 0:24 | 474 | 16 |  |  | Det molare rumfang bruges til at beregne aktiviteten i felt I7.
42 | 0:25 | 523 | 18 |  |  | Ved 20oC og 1 atm er det molare rumfang 24 Liter/mol
44 | 0:26 | 585 | 20 |  |  | Hvis I glemte at måle temperatur og tryk
46 | 0:27 | 637 | 22 |  |  | vil jeres resultater stadig være temmelig præcise, indsæt blot 20oC og 1atm i temperatur- og tryk-felterne
48 | 0:27 | 692 | 24
50 | 0:29 | 757 | 26
52 | 0:30 | 824 | 28
54 | 0:31 | 881 | 30
56 | 0:31 | 933 | 32
58 | 0:33 | 1003 | 34
60 | 0:34 | 1072 | 36
62 | 0:35 | 1129 | 38
64 | 0:36 | 1186 | 40
66 | 0:37 | 1244 | 42
68 | 0:38 | 1318 | 44
70 | 0:39 | 1375 | 46
72 | 0:40 | 1449 | 48